## DC-0818
丰益油脂科技（连云港）有限公司
Wilmar Oleo (Lianyungang) Co., Ltd
产 品 质 量 检 验 报 告
CERTIFICATE OF ANALYSIS
委 托 方 Principal： | 丰益油脂科技有限公司 | [6 empty] | Wilmar （China）Oleo Co., Ltd.
生 产 商 Manufacturer： | 丰益油脂科技（连云港）有限公司 | [6 empty] | Wilmar Oleo (Lianyungang) Co., Ltd
产品名称 Product Name： | 蒸馏椰子油脂肪酸 Distilled Coconut Fatty Acid | [6 empty] | 产品型号 Product Code： | [5 empty] | DC-0818
产品批号 Batch Number： | 140916F169 | [6 empty] | 数 量 Quantity： | [5 empty] | Kg
生产日期 Production Date： | 2014-09-16 | [6 empty] | 有效期至 Exp. Date： | [5 empty] | 2015-09-15
报告单号 Report No. | 2014-2163 | [6 empty] | 分析日期 Analysis Date： | [5 empty] | 2014-09-17
合 同 号 Contract No.
执行标准Standard：阿克苏诺贝尔合同指标 | [12 empty] | YHOC/QR-04-009-D-00
项目 |  | 指标 | [5 empty] | 结果 |  |  |  |  | 单项判定 | 分析方法
[Item] |  | [SPEC.] | [5 empty] | [Result] |  |  |  |  | [Individual Judgment] | [Method of Analysis]
Appearance |  | Liquid/Solid | [5 empty] | Solid |  |  |  |  | PASS | VISUAL目测
产品外观 |  | 液体/固体 | [5 empty] | 固体
Colour |  | 1 | R | / | 10 | Y | max | 0.1 | R | / | 0.2 | Y | PASS | AOCS Cc 13e-92
色泽(5 1/4″ Lovibond)
Acid Value (mgKOH/g) |  | 258 |  | - | 275 |  |  | 260 |  |  |  |  | PASS | AOCS Te 1a-64
酸值
Saponification Value (mgKOH/g) |  | 260 |  | - | 277 |  |  | 261 |  |  |  |  | PASS | AOCS Tl 1a-64
皂化值
Iodine Value (gI2/100g) |  | 6 |  | - | 12 |  |  | 8 |  |  |  |  | PASS | AOCS Tg 1a-64
碘值
Titre (℃) |  | 21 |  | - | 26 |  |  | 25 |  |  |  |  | PASS | AOCS Tr 1a-64
凝固点
Moisture (%) |  | 0.2 |  | max |  |  |  | 0.05 |  |  |  |  | PASS | AOCS Tb 2-64
水分
Unsap. Matter |  | 0.5 |  | max |  |  |  | 0.05 |  |  |  |  | PASS | AOCS Tk 1a-64
不皂化物 (% )
Packing |  | Tank 槽车 | [5 empty] | Conform |  |  |  |  | PASS | ---
包装 | [7 empty] | 符合
FAC 脂肪酸组成 (%)
C6 |  | 1 |  | max |  |  |  | 0.15 |  |  |  |  | PASS | AOCS Ce 1e-91
C8 |  | 4 |  | - | 8 |  |  | 4 |  |  |  |  | PASS |  | → | 内控指标
C10 |  | 5 |  | - | 10 |  |  | 5.1 |  |  |  |  | PASS
C12 |  | 45 |  | - | 53 |  |  | 50 |  |  |  |  | PASS |  |  | 项目 | C12 | C14
C14 |  | 15 |  | - | 21 |  |  | 19 |  |  |  |  | PASS
C16 |  | 5 |  | - | 15 |  |  | 5 |  |  |  |  | PASS |  |  | 指标 | 44-52 | 13-19
C18 |  | 4 |  | max |  |  |  | 0.15 |  |  |  |  | PASS
C18：1 |  | 4 |  | - | 12 |  |  | 8 |  |  |  |  | PASS |  |  | 结果 | 50 | 19
C18：2 |  | 3 |  | max |  |  |  | 0.15 |  |  |  |  | PASS
Remark 备注 |  | TO:阿克苏诺贝尔
Conclusion |  | PASS
结论
分析人Analysis by: 刘海英 | [10 empty] | 审核人Checked by:
报告日期Date: 2016-3-18 | [10 empty] | 审核日期Date:
江苏省连云港墟沟大港路 邮编：222042
Dagang Road,Xugou Lianyungang City,Jiangsu Province,China,222042
TEL: +86 518-82387232 FAX: +86 518-82388310
Formulas:
DC-0818 = DATE(YEAR([丰益油脂科技有限公司])+1,MONTH([丰益油脂科技有限公司]),DAY([丰益油脂科技有限公司])-1)
Note on P13: 自动生成
Note on B15: 仓库发货前手工填写