## SA-1892
丰益油脂科技（连云港）有限公司
Wilmar Oleo (Lianyungang) Co., Ltd
产 品 质 量 检 验 报 告
CERTIFICATE OF ANALYSIS
委 托 方 Principal： | 丰益油脂科技有限公司 | [6 empty] | Wilmar （China）Oleo Co., Ltd
生 产 商 Manufacturer： | 丰益油脂科技（连云港）有限公司 | [6 empty] | Wilmar Oleo (Lianyungang) Co., Ltd
产品名称 Product Name： | 硬脂酸 Stearic Acid | [6 empty] | 产品型号 Product Code： | [5 empty] | SA-1892
产品批号 Batch Number： | 140916F169 | [6 empty] | 数 量 Quantity： | [5 empty] | kg
生产日期 Production Date： | 2014-09-16 | [6 empty] | 有效期至 Exp. Date： | [5 empty] | 2015-09-15
报告单号 Report No. | 2014-2163 | [6 empty] | 分析日期 Analysis Date： | [5 empty] | 2014-09-17
合 同 号 Contract No.
执行标准Standard：科莱恩丰益脂肪胺（连云港）有限公司 合同指标 | [12 empty] | YHOC/QR-04-009-C-0
项目 |  | 指标 | [5 empty] | 结果 |  |  |  |  | 单项判定 | 分析方法
[Item] |  | [SPEC.] | [5 empty] | [Result] |  |  |  |  | [Individual Judgment] | [Method of Analysis]
Appearance |  | Solid or Liquid | [5 empty] | Conform |  |  |  |  | PASS | VISUAL目测
产品外观 |  | 固体或液体 | [5 empty] | 符合
Colour |  | 0.5 | R | / | 3 | Y | max | 0.1 | R | / | 0.2 | Y | PASS | AOCS Cc 13e-92
色泽(5 1/4″ Lovibond)
Colour |  | 60 |  | max |  |  |  | 0.05 |  |  |  |  | PASS | AOCS Td 1b-64
色泽 (APHA)
Acid Value (mgKOH/g) |  | 190 |  | - | 200 |  |  | 191 |  |  |  |  | PASS | AOCS Te 1a-64
酸值
Saponification Value (mgKOH/g) |  | 191 |  | - | 201 |  |  | 192 |  |  |  |  | PASS | AOCS Tl 1a-64
皂化值
Iodine Value (gI2/100g) |  | 1 |  | max |  |  |  | 0.25 |  |  |  |  | PASS | AOCS Tg 1a-64
碘值
Titre (℃) |  | 66 |  | - | 70 |  |  | 67 |  |  |  |  | PASS | AOCS Tr 1a-64
凝固点
Moisture (%) |  | 0.2 |  | max |  |  |  | 0.05 |  |  |  |  | PASS | AOCS Tb 2-64
水分
Unsap. Matter |  | 1 |  | max |  |  |  | 0.05 |  |  |  |  | PASS | AOCS Tk 1a-64
不皂化物 (%)
Packing |  | Tank 槽车 | [5 empty] | Conform |  |  |  |  | PASS | ---
包装 | [7 empty] | 符合
FAC 脂肪酸组成 (%)
C16 |  | 3 |  | - |  | 6 |  | 4.1 |  |  |  |  | PASS | AOCS Ce 1e-91
C18 |  | 94 |  | min |  |  |  | 94 |  |  |  |  | PASS
C18:1 |  | 1 |  | max |  |  |  | 0.1 |  |  |  |  | PASS
Others |  | 2 |  | max |  |  |  | 0.1 |  |  |  |  | PASS
Remark 备注 |  | TO：科莱恩丰益脂肪胺（连云港）
Conclusion |  | PASS
结论
分析人Analysis by: 刘海英 | [10 empty] | 审核人Checked by:
报告日期Date: 2015-12-18 | [10 empty] | 审核日期Date:
江苏省连云港墟沟大港路 邮编：222042
Dagang Road,Xugou Lianyungang City,Jiangsu Province,China,222042
TEL: +86 518-82387232 FAX: +86 518-82388310
Formulas:
SA-1892 = DATE(YEAR([丰益油脂科技有限公司])+1,MONTH([丰益油脂科技有限公司]),DAY([丰益油脂科技有限公司])-1)
Note on P13: 自动生成
Note on B15: 仓库发货前手工填写